## Frecuencia de trabajo
C1 (F): | 1e-06
C2 (F): | 1e-07
R (W): | 1
R'1 = R'2 (W): | 1000000
n1 = n2 = n: | 10000
N'1 = N'2 = N: | 15000
Condensador de 1μF
Frecuencia de corte: |  | 0.1591549
Frecuencias de trabajo: |  | 25, 50, 100, 150, 200
Condensador de 100nF
Frecuencia de corte: |  | 1.591549
Frecuencias de trabajo: |  | 200, ...
Rmin: | 138.2301

## Parámetros característicos
| 1er Núcleo, 8 hilos de acero de 0,3 mm de diámetro cada uno |  |  |  |  | C (F): | 1e-06
[6 empty] | f (Hz): | 100
HISTÉRESIS. | Superficie del núcleo (m2): |  |  | 5.654867e-07 |  | Vx (V): | 0.1
[6 empty] | Vy (V): | 0.005
|  |  |  | GRÁFICA (mV) | REAL (A/m) | R (W): | 1
| Imanación de saturación: |  |  | 12 | 1125790.9 | R' (W): | 1000000
| Imanación remanente: |  |  | 11 | 1031975.0 | N': | 15000
[6 empty] | n: | 10000
|  |  |  | GRÁFICA (mV) | REAL (A/m)
| Campo coercitivo: |  |  | -130 | -1300
|  |  |  | CUADRADOS | SUPERFICIE·μ0·f (J)
| Energía |  |  | 13 | 766301.6
RAILEIGH |  | GRÁFICA (mV) |  | REAL (A/m)
| DY: | 21.5 |  | 2017042.1
|  | GRÁFICA (mV) |  | REAL (A/m)
| DX: | 220 |  | 2200
| Susceptibilibad c: |  | 916.8373
| Permeabilidad μ: |  | 0.001153388
| 2º Núcleo, lámina de hierro de 4,3 mm por 0,7 mm |  |  |  |  | C (F): | 1e-06
[6 empty] | f (Hz): | 100
HISTÉRESIS. | Superficie del núcleo (m2): |  |  | 3.01e-06 |  | Vx (V): | 0.5
[6 empty] | Vy (V): | 0.02
|  |  |  | GRÁFICA (mV) | REAL (A/m) | R (W): | 1
| Imanación de saturación: |  |  | 70 | 1233759.2 | R' (W): | 1000000
| Imanación remanente: |  |  | 34 | 599254.5 | N': | 15000
[6 empty] | n: | 10000
|  |  |  | GRÁFICA (mV) | REAL (A/m)
| Campo coercitivo: |  |  | -150 | -1500
|  |  |  | CUADRADOS | SUPERFICIE·μ0·f (J)
| Energía |  |  | 5 | 1107419.7
RAILEIGH |  | GRÁFICA (mV) |  | REAL (A/m)
| DY: | 100 |  | 1762513.2
|  | GRÁFICA (mV) |  | REAL (A/m)
| DX: | 455 |  | 4550
| Susceptibilibad c: |  | 387.3655
| Permeabilidad μ: |  | 0.0004880345
| 3er Núcleo, lámina de hierro-silicio de 5,2 mm por 0,4 mm |  |  |  |  | C (F): | 1e-06
[6 empty] | f (Hz): | 100
HISTÉRESIS. | Superficie del núcleo (m2): |  |  | 2.08e-06 |  | Vx (V): | 0.1
[6 empty] | Vy (V): | 0.01
|  |  |  | GRÁFICA (mV) | REAL (A/m) | R (W): | 1
| Imanación de saturación: |  |  | 38 | 969212.8 | R' (W): | 1000000
| Imanación remanente: |  |  | 6 | 153033.6 | N': | 15000
[6 empty] | n: | 10000
|  |  |  | GRÁFICA (mV) | REAL (A/m)
| Campo coercitivo: |  |  | -20 | -200
|  |  |  | CUADRADOS | SUPERFICIE·μ0·f (J)
| Energía |  |  | 3 | 96153.85
RAILEIGH |  | GRÁFICA (mV) |  | REAL (A/m)
| DY: | 25.5 |  | 650392.8
|  | GRÁFICA (mV) |  | REAL (A/m)
| DX: | 70 |  | 700
| Susceptibilibad c: |  | 929.1326
| Permeabilidad μ: |  | 0.001168839
| 4º Núcleo, ferrita de manganeso-zinc de 4,9 mm de diámetro |  |  |  |  | C (F): | 1e-06
[6 empty] | f (Hz): | 100
HISTÉRESIS. | Superficie del núcleo (m2): |  |  | 1.885741e-05 |  | Vx (V): | 0.5
[6 empty] | Vy (V): | 0.05
|  |  |  | GRÁFICA (mV) | REAL (A/m) | R (W): | 1
| Imanación de saturación: |  |  | 110 | 309463.6 | R' (W): | 1000000
| Imanación remanente: |  |  | 0 | 0 | N': | 15000
[6 empty] | n: | 10000
|  |  |  | GRÁFICA (mV) | REAL (A/m)
| Campo coercitivo: |  |  | 0 | 0
|  |  |  | CUADRADOS | SUPERFICIE·μ0·f (J)
| Energía |  |  | 0 | 0
RAILEIGH |  | GRÁFICA (mV) |  | REAL (A/m)
| DY: | 180 |  | 506394.9
|  | GRÁFICA (mV) |  | REAL (A/m)
| DX: | 1440 |  | 14400
| Susceptibilibad c: |  | 35.16631
| Permeabilidad μ: |  | 4.544793e-05

## Corrientes de Foucalt
NÚCLEO 2
| SUPERFICIE (m2): |  | 3.01e-06
N': | 15000 | N': | 15000 | N': | 15000
n: | 10000 | n: | 10000 | n: | 10000
R(W): | 1 | R(W): | 1 | R(W): | 1
R' (W): | 1000000 | R' (W): | 1000000 | R' (W): | 1000000
C (F): | 1e-07 | C (F): | 1e-07 | C (F): | 1e-07
Frecuencia (Hz): | 200 | Frecuencia (Hz): | 400 | Frecuencia (Hz): | 800
Vy (V): | 0.02 | Vy (V): | 0.02 | Vy (V): | 0.02
Vx (V): | 0.2 | Vx (V): | 0.2 | Vx (V): | 0.2
Cuadrados: | 7.5 | Cuadrados: | 12 | Cuadrados: | 18
W (J): | 13.28904 | W (J): | 42.52492 | W (J): | 127.5748
NÚCLEO 4
| SUPERFICIE (m2): |  | 1.885741e-05
N': | 15000 | N': | 15000 | N': | 15000
n: | 10000 | n: | 10000 | n: | 10000
R(W): | 1 | R(W): | 1 | R(W): | 1
R' (W): | 1000000 | R' (W): | 1000000 | R' (W): | 1000000
C (F): | 1e-07 | C (F): | 1e-07 | C (F): | 1e-07
Frecuencia (Hz): | 200 | Frecuencia (Hz): | 400 | Frecuencia (Hz): | 800
Vy (V): | 0.05 | Vy (V): | 0.05 | Vy (V): | 0.05
Vx (V): | 0.5 | Vx (V): | 0.5 | Vx (V): | 0.5
Cuadrados: | 0 | Cuadrados: | 0.5 | Cuadrados: | 0.75
W (J): | 0 | W (J): | 1.767652 | W (J): | 5.302955